## Blad1
ZINGALU
ENGLISH |  | FRENCH |  | NEDERLANDS
ZINGALU is a one component high performance stand alone organic zinc rich coating. ZINGALU has 90% of ultra pure zinc (ASTM D520 type III) and 4% aluminium flakes in the dry film which provide long lasting cathodic protection to ferrous metals. The aluminium flakes offer barrier protection and a bright finishing color, matching the color of galvanised surfaces. Therefore ZINGALU is ideal for repairing and touching-up of damaged or old hot-dipped, Zinganised or other zinc coated structures.It can be applied by brush, roller or spray equipment on a clean and rough substrate in a wide range of atmospheric circumstances. ZINGALU is also available as an aerosol and is sold as Zingaluspray. |  | Le ZINGALU est un monocomposant à haute performance, un système unique avec un coating riche en zinc organique. Le ZINGALU contient 90% de zinc ultra pure (ASTM D520 type III) et 6% d’aluminium en son extrait sec ce qui offre une protection cathodique de longue durée aux métaux ferreux. Les écailles d’aluminium forment une barrière de protection et donnent une couleur de finition brillante se rapprochant de la couleur des surfaces galvanisées. C’est pourquoi le ZINGALU est idéal pour réparation, retouche d’ancienne galva, zinganisation ou autres structures traitées avec un coating de zinc. Il s’applique à la brosse, au rouleau ou par pistolet sur un substrat propre et rendu rugueux dans un large éventail de circonstances atmosphériques. Le ZINGALU est également disponible en aérosol et est vendu sous le nom "Zingaluspray". |  | ZINGALU is een ééncomponente hoogperformante organische coating, rijk aan zink en te gebruiken als uniek systeem. ZINGALU heeft 90% ultrapuur zink (ASTM D520 type III) en 4% aluminiumschilfers in de droge film, wat een langdurige kathodische bescherming aan ferro-metalen biedt. De aluminiumschilfers zorgen voor een barrièrebescherming en een glanzende eindkleur, waardoor het overeenkomt met de kleur van gegalvanizeerde oppervlakken. Dat maakt van ZINGALU een ideaal product voor het herstellen en retoucheren van beschadigde of oude thermisch verzinkte, gezinganiseerde of andere verzinkte structuren. Het kan aangebracht worden met de borstel, de rol of het spuitpistool op een zuiver en ruw substraat in verschillende atmosferische omstandigheden. ZINGALU is ook verkrijgbaar in spuitbussen en wordt verkocht als Zingaluspray.
PHYSICAL DATA AND TECHNICAL INFORMATION |  | DONNÉES PHYSIQUES ET INFORMATION TECHNIQUE |  | FYSISCHE EN TECHNISCHE INFORMATIE
Wet product |  | Produit mouillé |  | Nat product
Components | Zinc powder - Aromatic hydrocarbons - Binder - Aluminium flakes (non leafing) | Composantes | - Poudre de zinc - Hydrocarbures aromatiques - Liant - Ecailles d'aluminium C10 (non leafing) | Componenten | Zinkpoeder - Aromatische koolwaterstoffen - Bindmiddel - Aluminiumschilfers (non leafing)
Density | 2,46 kg/dm³ (±0,06 kg/dm³) | Densité | 2,46 kg/dm³ (±0,06 kg/dm³) | Densiteit | 2,46 kg/dm³ (±0,06 kg/dm³)
Solid content | - 80% by weight (±2%) - 63% by volume (±2%) | Extrait sec | - 80% en poids (±2%) - 63% en volume (±2%) | Vaste stofgehalte | - 80% in gewicht (±2%) - 63% in volume (±2%)
Type of thinner | Zingasolv | Type de diluant | Zingasolv | Type verdunner | Zingasolv
Flash Point | ≥ 40°C - 60°C | Point d'éclair | ≥ 40°C - 60°C | Vlampunt | ≥ 40°C - 60°C
VOC | 530 g/L | COV | 530 g/L | VOS | 530 g/L
Dry film |  | Extrait sec |  | Droge film
Colour | Grey with aluminium shine | Couleur | Couleur gris métal avec brillance aluminium | Kleur | Grijs met aluminium glans
Gloss | Shimmer | Brillance | semi brillance | Glans | Halfglans
Active metallic content | Aluminium: 4% (±1%) by weight Zinc: 90% (±1%) by weight, with a purity of 99,995%. ZINGALU gives full cathodic protection and conforms to the standard ISO 3549 in regard to its zinc purity. | Contenu métallique actif | Aluminium: 4% (±1%) en poids Zinc: 90% (±1%) en poids, avec une pureté de 99,995%. ZINGALU offre une protection cathodique complète et est conforme à la norme ISO 3549 en ce qui concerne sa pureté de zinc. | Actieve metallische inhoud | Aluminium: 4% (±1%) in gewicht Zink: 90% (±1%) in gewicht, met een zuiverheid van 99,995%. ZINGALU geeft volwaardige kathodische bescherming en voldoet aan de norm ISO 3549 wat betreft de zuiverheid van het zink.
Special characteristics | - Atmospheric temperature resistance of dry film Minimum: -40°C Maximum: 120°C with peaks up to 150°C - pH resistance in immersion: 5,5 pH to 9,5 pH. - pH resistance in atmospheric conditions: 3,5 pH to 12,5 pH. - Excellent UV resistance | Caractéristiques spéciales | - Résistance à la température atmosphérique de l'extrait sec Minimum: -40°C Maximum: 120°C avec des pointes allant jusqu'à 150°C - Résistance pH en immersion: 5,5 pH à 9,5 pH. - Résistance pH en conditions atmosphériques: 3,5 pH à 12,5 pH. - Résistance UV excellente | Speciale eigenschappen | - Atmosferische temperatuursweerstand van de droge film Minimum: -40°C Maximum: 120°C met pieken tot 150°C - pH weerstand bij onderdompeling: 5,5 pH tot 9,5 pH. - pH weerstand in atmosferische condities: 3,5 pH tot 12,5 pH. - Uitstekende UV weerstand
Packing |  | Emballage |  | Verpakking
1 kg | Available, packed in undividable boxes of 12 x 1 kg | 1 kg | Disponible, emballé dans des cartons indivisibles de 12 x 1 kg | 1 kg | Beschikbaar, verpakt in ondeelbare dozen van 12 x 1 kg
2 kg | Available packed in undividable boxes of 6 x 2 kg | 2 kg | Disponible, emballé dans des cartons indivisibles de 6 x 2 kg | 2 kg | Beschikbaar, verpakt in ondeelbare dozen van 6 x 2 kg
5 kg | Available | 5 kg | Disponible | 5 kg | Beschikbaar
10 kg | Available on demand | 10 kg | Disponible sur demande | 10 kg | Beschikbaar op aanvraag
25 kg | Available on demand | 25 kg | Disponible sur demande | 25 kg | Beschikbaar op aanvraag
Conservation |  | Conservation |  | Bewaring
Shelf life | 2 years in the original, unopened package. Can be used after being re-evaluated after shelf life. | Conservation | 2 ans dans l'emballage d'origine, non entamé et fermé. Peut être utilisé après ce laps de temps moyennant contrôle. | Houdbaarheid, ongeopend | 2 jaar in de originele, ongeopende verpakking. Kan ook daarna nog gebruikt worden mits controle.
Storage | Store in a cool and dry place at temperatures between 5°C and +25°C. | Stockage | Stocker dans un endroit frais et sec à une température entre +5°C et +25°C. | Opslag | Bewaar op een koele en droge plaats bij temperaturen tussen 5°C en +25°C.
Pot life | If closed correctly after usage, ZINGALU will remain applicable. | Vie de pot | Si fermé correctement après utilisation, le ZINGALU reste applicable. | Houdbaarheid, geopend | Indien correct gesloten na gebruik blijft ZINGALU bruikbaar.
CONDITIONS |  | CONDITIONS |  | VOORWAARDEN
Surface preparation |  | Préparation de surface |  | Oppervlaktevoorbereiding
Cleanliness | - The metal substrate should first be degreased, preferably by steam-cleaning at 140 bar at 80°C. After that it should be grit-blasted or slurry-blasted to cleanliness degree SA 2,5 according to the standard ISO 8501-1:2007 or to the cleanliness degree as described in the standards SSPC-SP10 and NACE nr 2. This means that the surface must be free from rust, grease, oil, paint, salt, dirt, mill scale and other contaminants. Once the blasting is completed the surface should be de-dusted with non contaminated compressed air according to the standard ISO 8502-3 (max quantity 2) - Another method to obtain a clean surface is UHP water-jetting to cleanliness degree SSPC-WJ2. But keep in mind that this method does not create surface roughness. - This high degree of cleanliness is also needed when ZINGALU is applied on a hot-dip galvanisation or a metallisation layer, or when it is applied on top of an existing ZINGALU layer, but not the same roughness degree (see further). Please consult with the Zingametall representative. - ZINGALU can be applied on light flash rust occurring (after wet blasting) in the allowed time limit, but it is not advised for optimal results. - On small areas or on non-critical applications ZINGALU can be applied on a surface that is manually prepared to degree St 2 according to ISO 8501-1. - For more information on surface cleanliness, please contact Zingametall. | Propreté | - Le substrat métallique doit être dégraissé d'abord de préférence par nettoyage à la vapeur de 140 bar à 80°C. Ensuite il faut faire un grenaillage ou un grenaillage humide afin d' obtenir un degré de propreté de SA 2,5 selon la norme ISO 8501-1:2007 ou un degré de propreté décrit dans les normes SSPC-SP10 et NACE nr 2. La surface doit être exempte de rouille, graisse, huile, peinture, sels, saleté, calamine et autres contaminants. Une fois le sablage terminé, la surface doit être dépoussiérée avec de l'air comprimé non-contaminé selon la norme ISO 8502-3 (max quantité 2) - Une autre méthode pour obtenir une surface propre degré SSPC-WJ2 est le nettoyage par eau à haute pression. Mais attention cette méthode ne donne pas de rugosité à la surface. - Ce haut degré de propreté est aussi exigé si le ZINGALU est appliqué sur une galvanisation à chaud ou une métallisation, ou si l'application se fait sur une ancienne couche de ZINGALU , mais le même degré de rugosité n'est pas exigé (voir plus bas). Veuillez consulter un représentant de Zingametall. - Le ZINGALU peut s'appliquer sur un endroit avec légère formation de rouille (après sablage humide) endéans le temps permis, mais ceci n'est pas recommandé si l'on veut des résultats optimaux. - Pour des petits endroits qui ne sont pas critiques le ZINGALU s'applique sur une surface préparée à la main degré de St 2 selon ISO 8501-1. - Pour de plus amples informations concernant la propreté de surface, veuillez vous référer à un représentant de Zingametall. | Zuiverheid | - Het metalen substraat eerst ontvetten, bij voorkeur afstomen aan 140 bar aan 80°C. Daarna gritstralen of modderstralen tot zuiverheidsgraad SA 2,5 volgens ISO norm 8501-1:2007 of tot de zuiverheidsgraad die beschreven is in de normen SSPC-SP10 en NACE nr 2. Dit betekent dat het oppervlak vrij moet zijn van roest, vet, olie, verf, zout, vuil, walshuid en andere onzuiverheden. Na het stralen het oppervlak ontstoffen met niet-gecontamineerde perslucht volgens ISO norm 8502-3 (max hoeveelheid 2). - Een andere methode om een zuiver oppervlak te bekomen, is UHP waterstralen tot zuiverheidsgraad SSPC-WJ2. Maar denk eraan dat deze methode geen oppervlakteruwheid creëert. - Deze hoge zuiverheidsgraad is ook vereist indien de ZINGALU wordt toegepast op een laag thermische galvanisatie of metallisatie, of op een bestaande ZINGALU laag, met een verschillende ruwheidsgraad (zie verder). Gelieve een Zingametall vertegenwoordiger te willen contacteren. - ZINGALU mag aangebracht worden op licht vliegroest (na nat stralen) binnen de toegestane tijdslimiet, maar het wordt niet aangeraden voor een optimaal resultaat. - Op kleine oppervlakken of voor niet-kritische toepassingen mag ZINGALU aangebracht worden op een oppervlak dat manueel is voorbehandeld tot graad St 2 volgens ISO 8501-1. - Voor meer informatie over de zuiverheid van het oppervlak, gelieve Zingametall te contacteren.
Roughness | - It is recommended to apply ZINGALU on a metal substrate that has a roughness grade of medium G according to the standard ISO 8503-4:2012. - Make sure that the surface is degreased before the blasting. - This high degree of roughness is not needed when ZINGALU is applied on a hot-dip galvanisation or a metallisation layer, or when it is applied on top of an existing ZINGALU. Old hot-dipped surfaces have adequate roughness, new hot-dipped surfaces require a sweep blast or adequate power tool roughening. | Rugosité | - Il est recommandé d'appliquer le ZINGALU sur un substrat métallique qui a un degré de rugosité moyen G selon la norme ISO 8503-4:2012. - Veillez à ce que la surface soit dégraissée avant le sablage. - Ce haut degré de rugosité n'est pas indispensable si le ZINGALU est appliqué sur une galvanisation à chaud ou une métallisation ou si appliqué sur une couche existante de ZINGALU. Des surfaces anciennement galvanisées à chaud ont une rugosité suffisante tandis que des surfaces récemment galvanisées à chaud doivent d'abord être sablées légèrement. | Ruwheid | - Het wordt aangeraden ZINGALU aan te brengen op een metalen substraat met ruwheidsgraad medium G volgens de norm ISO 8503-4:2012. - Zorg ervoor dat het oppervlak ontvet is alvorens te gritstralen. - Deze ruwheidsgraad is niet vereist indien ZINGALU wordt toegepast op een laag thermische galvanisatie of metallisatie, of op een bestaande ZINGALU laag. Oude warm gegalvaniseerde oppervlakken hebben een voldoende ruwheidsgraad, nieuwe warm gegalvaniseerde oppervlakken moeten licht gezandstraald worden of manueel opgeruwd worden.
Maximum time to application | Apply the ZINGALU as soon as possible onto the prepared metal substrate (it is recommended to apply before flash rust appears). If contamination occurs before coating, the surface must be cleaned again as described above. | Laps de temps avant application | Appliquer le ZINGALU dès que possible sur la surface préparée (il est recommandé d'appliquer avant l'apparition de la rouille rouge). En cas de contamination avant l'application, la surface doit être nettoyée à nouveau selon les instructions ci-dessus. | Maximale wachttijd voor applicatie | ZINGALU zo snel mogelijk aanbrengen op het voorbereide oppervlak (het is aangeraden aan te brengen voor er vliegroest ontstaat). Als er zich contaminatie voordoet voor het coaten, dan moet het oppervlak opnieuw gereinigd worden zoals hierboven beschreven.
Environmental conditions during application |  | Conditions d'environnement pendant l'application |  | Omgevingstoestand tijdens applicatie
Ambient temperature | - Minimum -15°C - Maximum 50°C | Température ambiante | - Minimum 0°C - Maximum 35°C | Omgevingstemperatuur | - Minimum -15°C - Maximum 50°C
Relative humidity | Maximum 95% - Do not apply on a damp or wet surface | Humidité relative | Maximum 90% - Ne pas appliquer sur une surface humide ou mouillée | Relatieve vochtigheid | Maximum 95% - Niet aanbrengen op een vochtig of nat oppervlak
Surface temperature | Minimum 3°C above the dew point - No visual presence of water or ice - Maximum 60°C | Température de surface | Minimum 3°C au dessus du point de rosée - Pas de présence visuelle d'eau ni de glace - Maximum 60°C | Temperatuur substraat | Minimum 3°C boven het dauwpunt - Geen zichtbare aanwezigheid van water of ijs - Maximum 60°C
Product temperature | During application the temperature of the ZINGALU liquid should remain between 15 and 25°C. A lower or higher temperature of the product will influence the smoothness of the film when drying. | Température du produit | Pendant l'application la température du liquide ZINGALU doit rester entre 15 et 25°C. Une température plus haute ou plus basse du produit influencera la douceur du film pendant le séchage. | Temperatuur product | Tijdens de applicatie moet de temperatuur van de vloeibare ZINGALU tussen 15 en 25°C blijven. Een lagere of hogere temperatuur van het product zal invloed hebben op de gladheid van de film tijdens het drogen.
APPLICATION INSTRUCTIONS |  | INSTRUCTIONS D'APPLICATION |  | APPLICATIE-INSTRUCTIES
General |  | En général |  | Algemeen
Application methods | ZINGALU can be applied on a clean surface by brush and roller or conventional spray-gun or by airless spraying. | Méthodes d'application | Le ZINGALU peut s'appliquer sur une surface propre à la brosse, au rouleau et par pistolet conventionnel ou par pistolet airless. | Applicatiemethode | ZINGALU kan aangebracht worden op een gereinigd oppervlak met de borstel en rol of conventioneel spuitpistool of met airless spray.
Stripe coat | It is always recommended to treat corners, sharp edges, nuts and bolts before applying a uniform coat by brush. | Couche de délimitation | Il faut toujours traiter les coins, angles aigues, écrous et boulons avant application de la couche entière à la brosse. | Stripe coat | Het is altijd aangeraden hoeken, scherpe kanten, bouten en moeren te behandelen vooraleer een uniforme laag aan te brengen met de borstel.
Stirring | ZINGALU must be thoroughly mechanically stirred to achieve a homogeneous liquid before application. After a maximum of 20 minutes, re-mixing is necessary. | Mélange | Le ZINGALU doit être mélangé à fond mécaniquement afin d'obtenir un liquide homogène avant application. Après maximum 20 minutes, il faut re-mélanger si nécessaire. | Mengen | ZINGALU moet grondig mechanisch gemengd worden om een homogene vloeistof te verkrijgen voor de applicatie. Na maximum 20 minuten moet er opnieuw gemengd worden.
Cleaning | Before and after using the spraying equipment, it must be rinsed with fresh Zingasolv. Brushes and rollers should also be rinsed with Zingasolv. Never use White Spirit. | Nettoyage | Avant et après usage de l'équipement de pistolage, il faut rinser avec du Zingasolv propre. Les brosses et rouleaux doivent également être rincés au Zingasolv. Ne jamais utiliser du White Spirit. | Reinigen | Voor en na gebruik dient de spuitinstallatie gespoeld te worden met Zingasolv. Borstels en rollen moeten ook met Zingasolv gereinigd worden. Gebruik nooit White Spirit.
Application by brush and roller |  | Application à la brosse et au rouleau |  | Applicatie met borstel en rol
Dilution | For optimal use, dilute ZINGALU up to 10%, see dilution table | Dilution | Pour un emploi optimal, il faut diluer ZINGALU jusqu'à 5%, voir table de dilution | Verdunning | Voor optimaal gebruik, verdun ZINGALU tot 5%, zie verdunningstabel.
First layer | The first layer must never be applied by roller, only by brush, in order to fill the cavities of the roughness profile and to wet the surface. | Première Couche | La première couche ne doit jamais être appliquée au rouleau, uniquement à la brosse, afin de remplir les cavités du profil de rugosité et afin de mouiller la surface. | Eerste laag | De eerste laag nooit aanbrengen met de rol, enkel met de borstel, en dit om de holtes van het ruwheidsprofiel te vullen en om het oppervlak nat te maken.
Type of brush or roller | Recommended industrial round brush Short hair roller (mohair) | Type de brosse et rouleau | une brosse ronde industrielle est recommandée Rouleau à poil court (mohair) | Type borstel of rol | Aanbevolen industriële ronde borstel Kortharige rol (mohair)
Application by conventional spray-gun |  | Application par pistolet conventionnel |  | Applicatie met conventioneel spuitpistool
Dilution | Up to 15% with Zingasolv depending on nozzle size, see dilution table. More dilution for same nozzle size will give a smoother surface finish. | Dilution | Jusqu'à 10% avec Zingasolv en fonction de la dimension du gicleur, voir table de dilution. Plus de dilution pour la même dimension du gicleur rendra la surface de finition plus lisse. | Verdunning | Tot 10% met Zingasolv (zie verdunningstabel) afhankelijk van de grootte van de spuitkop. Meer verdunning voor dezelfde spuitkopgrootte zal zorgen voor een gladder uitzicht.
Pressure at the nozzle | 2 to 4 bar | Pression au gicleur | 2 à 4 bar | Druk aan de spuitkop | 2 tot 4 bar
Nozzle opening | 1,8 to 2,2 mm | Ouverture du gicleur | 1,8 à 2,2 mm | Spuitkopopening | 1,8 tot 2,2 mm
Special demands for spraying equipment | - For the spraying of ZINGALU, it is better to remove all filters from the pistol to avoid blockage. - Use short tubes when using a pressure-pot setup. | Conditions spéciales pour le matériel de pistolage | - Pour le pistolage du ZINGALU, il vaut mieux ôter tous les filtres du pistolet afin d'éviter un bloccage. - Utilisez des tuyaux courts lors d'un usage avec pot de pression. | Speciale vereisten voor spuitpistool | - Als men ZINGALU verspuit, is het beter eerst alle filters van het pistool te verwijderen om blokkering te voorkomen. - Gebruik korte buisjes bij gebruik van een drukvat.
Application by airless spray |  | Application par pistolet airless |  | Airless applicatie
Dilution | Up to 10% with Zingasolv depending on nozzle size, see dilution table. More dilution for same nozzle size will give a smoother surface finish. | Dilution | Jusqu'à 7% avec Zingasolv en fonction de l'ouverture du gicleur, voir table de dilution. Plus de dilution pour la même ouverture du gicleur rendra la surface de finition plus lisse. | Verdunning | Tot 7% met Zingasolv (zie verdunningstabel) afhankelijk van de grootte van de spuitkop. Meer verdunning voor dezelfde spuitkopgrootte zal zorgen voor een gladder uitzicht.
Pressure at the nozzle | ± 150 bar | Pression à l'ouverture | ± 150 bar | Druk aan de spuitkop | ± 150 bar
Nozzle opening | 0,017 - 0,031 inch | Ouverture du gicleur | 0,017 - 0,031 inch | Spuitkopopening | 0,017 - 0,031 inch
dilution table |  | TABLEAU DE DILUTION |  | Verdunningstabel
|  | Brosse ou rouleau |  | Borstel of rol
|  | Pistolet conventionnel |  | Conventioneel spuitpistool
|  | Pistolet airless |  | Airless spuitpistool
OTHER INFORMATION |  | AUTRE INFORMATION |  | OVERIGE INFO
Coverage and consumption |  | Rendement et consommation |  | Rendement en verbruik
Theoretical coverage | - For 60 μm DFT: 4,26 m²/kg or 10,5 m²/L - For 120 μm DFT: 2,13 m²/kg or 5,25m²/L | Rendement théorique | - Pour 60 μm EFS: 4,26 m²/kg ou 10,5 m²/L - Pour 120 μm EFS: 2,13 m²/kg ou 5,25 m²/L | Theoretisch rendement | - Voor 60 μm DFD: 4,26 m²/kg of 10,5 m²/L - Voor 120 μm DFD: 2,13 m²/kg of 5,25m²/L
Theoretical consumption | - For 60 μm DFT: 0,23 kg/m² or 0,95 L/m² - For 120 μm DFT: 0,47 kg/m² or 0,19 L/m² | Consommation théorique | - Pour 60 μm EFS: 0,23 kg/m² ou 0,95 L/m² - Pour 120 μm EFS: 0,47 kg/m² ou 0,19 L/m² | Theoretisch verbruik | - Voor 60 μm DFD: 0,23 kg/m² of 0,95 L/m² - Voor 120 μm DFD: 0,47 kg/m² of 0,19 L/m²
Practical coverage and consumption | Depends upon the roughness profile of the substrate and the application method. | Rendement et consommation pratique | Dépend du profil de rugosité du substrat et de la méthode d'application. | Praktisch rendement en verbruik | Hangt af van het ruwheidsprofiel van het substraat en de applicatiemethode.
Drying process and overcoating |  | Procès de séchage et de recouvrement |  | Droogproces en overschilderbaarheid
Drying process | 'ZINGALU dries by evaporation of the solvent. The drying process is influenced by the total WFT, the ambient air (humidity and temperature) and the steel surface temperatures. | Procès de séchage | 'Le ZINGALU sèche par évaporation du solvant. Le temps de séchage dépend de l'épaisseur de la couche totale du film mouillé, l'air ambiant (humidité et température) et les températures de la surface en acier. | Droogproces | 'ZINGALU droogt door verdamping van het solvent. Het droogproces wordt beïnvloed door de totale NFD, de omgevingslucht (vochtigheid en temperatuur) en de temperatuur van het substraat.
Drying time | For 60 μm DFT at 20°C in a well-ventilated environment: Dust dry: 20 minutes Touch dry: 45 minutes Dry to handle: 90 minutes Fully cured: 24 hours | Temps de séchage | Pour 60 μm EFS à 20°C dans un endroit bien ventilé: Sec hors poussière: 20 minutes Sec au toucher : 45 minutes Sec à la manipulation: 90 minutes Sec: 24 heures | Droogtijd | Voor 60 μm DFD bij 20°C in een goed geventileerde omgeving: Stofdroog: 20 minuten Handdroog: 45 minuten Manipuleerbaar: 90 minuten Volledig uitgehard: 24 uur
Overcoating with a new layer of ZINGALU | Application by brush: 2 hours after touch dry. Application by spray gun: 30 min after touch dry. Maximum overcoat time depends on environmental conditions. If zinc salts have formed, they should first be removed. It is recommended to apply second coat on the same day. | Recouvrement avec une nouvelle couche de ZINGALU | Application à la brosse: 2 heures après sec au toucher. Application par pistolage: 30 min après sec au toucher. Temps de recouvrement maximum dépend des conditions de l'environnement. Si des sels de zinc se sont formés, il faut d'abord les éliminer. Il est recommandé d'appliquer une deuxième couche le même jour. | Overschilderen met een nieuwe ZINGALU laag | Met de borstel: 2 uur na handdroog. Met spuitpistool: 30 min. na handdroog. Maximale overschildertijd is afhankelijk van de omgevingsomstandigheden. Als er zich zinkzouten hebben gevormd, moeten deze eerst verwijderd worden. Het is aangeraden om de 2e laag op dezelfde dag aan te brengen.
Reliquidisation | Each new layer of ZINGALU reliquidises the former ZINGALU layer so that both layers form one homogeneous layer. Therefore, structures can be reloaded with ZINGALU after the layer has depleted due to cathodic protection. | Reliquéfaction | Chaque nouvelle couche de ZINGALU reliquéfie l'ancienne et forme ainsi une seule couche homogène. C'est la raison pour laquelle des structures peuvent être rechargées avec ZINGALU après consommation de la couche dûe à la protection cathodique. | Opnieuw vloeibaar | Elke nieuwe laag ZINGALU maakt de vorige laag opnieuw vloeibaar zodat beide lagen één homogene film vormen. Daarom kunnen structuren herladen worden met ZINGALU nadat de laag opgebruikt werd dankzij de kathodische bescherming.
Layer thickness measurements |  | Mesure de l'épaisseur de la couche |  | Laagdiktemetingen
Wet Film Thickness | - Preferably according ISO 2808. - The WFT of ZINGALU should be measured using a paint comb. - Depending on the dilution, the DFT of ZINGALU can be calculated from the measured WFT: DFT = WFT * (sbv/100) - If the WFT of a layer of ZINGALU is measured; it should be taken into account that the previous layers will reliquidise and therefore the WFT is measured of the entire system (different layers). | Epaisseur Film Mouillé | - L'EFM du ZINGALU doit être mesuré avec un peigne. - En fonction de la dilution, l'EFS du ZINGALU peut être calculé partant de l'EFM: EFS = EFM * (sbv/100) - Si l'EFM d'une couche ZINGALU est mesurée; il faut tenir compte que les couches précédentes vont se reliquifier et c'est la raison pour laquelle l'EFM doit se mesurer dans le système entier (différentes couches). | Natte filmdikte | - Preferably according ISO 2808. - De NFD van ZINGALU moet gemeten worden dmv een laagdiktekam. - Afhankelijk van de verdunning kan de DFD van ZINGALU berekend worden op basis van de gemeten NFD: DFD = NFD * (sbv/100) - Indien de NFD van een laag ZINGALU gemeten wordt, moet men er rekening mee houden dat de vorige lagen opnieuw zullen versmelten en dus wordt de NFD van het volledige systeem (verschillende lagen) gemeten.
Dry Film Thickness | - Preferably according ISO 2808. - The DFT of ZINGALU should be measured using a magnetic induction gauge. - The DFT measurement of intermediate ZINGALU layers, can give false numbers, as the gauge is pressed in the not fully cured layers. It is better to measure after the final layer has been applied, since the intermediate layers will always reliquidise and will form 1 layer. | Epaisseur film sec | - De préférence selon ISO 2808. - l'EFS du ZINGALU doit être mesuré utilisant une gauge induction magnétique. - La mesure EFS des couches intermédiaires de ZINGALU, peut donner un nombre fautif étant donné que la gauge est pressée dans les couches pas complètement sèches. Il est préférable de mesurer après la couche final car les couches intermédiaires vont toujours reliquifier en une seule couche. | Droge filmdikte | - Bij voorkeur volgens ISO 2808. - De DFD van ZINGALU moet gemeten worden dmv een magnetische inductiemeter. - Het meten van de DFD van de ZINGALU tussenlagen kan foute cijfers opleveren, aangezien de meter in de nog niet volledig uitgeharde lagen gedrukt wordt. Het is dus beter om te meten nadat de finale laag werd aangebracht, aangezien de tussenlagen altijd opnieuw zullen versmelten en 1 laag zullen vormen.
Number of measurements | According to ISO 19840 | Nombre de mesures | selon ISO 19840 | Aantal metingen | Volgens ISO 19840
Correction values | - According to ISO 8503-1, the surface profile is defined as ‘medium’. Therefore, a correction value of 25 μm should be used. - The correction value shall be subtracted from the individual reading to give the individual dry-film thickness in micrometres. | Valeurs de correction | - Selon ISO 8503-1, le profile de surface est défini comme ‘moyen’. Il faut donc utiliser une valeur de correction de 25 μm. - La valeur de correction sera déduite de la valeur individuelle pour obtenir ainsi en micromètres l'épaisseur du film sec individuel. | Correctiewaarden | - Volgens ISO 8503-1 wordt het oppervlakteprofiel gedefinieerd als ‘medium’. Daarom moet een correctiewaarde van 25 µm gebruikt worden. - De correctiewaarde moet afgetrokken worden van de individuele meting om de individuele droge filmdikte in micrometer uit te drukken.
Acceptance criteria | - According ISO 19840. - The arithmetic mean of all the individual dry-film thicknesses shall be equal to or greater than the nominal dry-film thickness (NDFT). - All individual dry-film thicknesses shall be equal to or above 80% of the NDFT. - Individual dry-film thicknesses between 80% of the NDFT and the NDFT are acceptable provided that the number of these measurements is less than 20% of the total number of individual measurements taken. - All individual dry-film thicknesses shall be less than or equal to the specified maximum dry-film thickness. | Critère d'acceptation | - Selon ISO 19840. - Le moyen arithmétique de toutes les épaisseurs individuelles du film sec sera égal à ou plus grand que l'épaisseur du film sec nominal (EFSN). - Toutes les épaisseurs individuelles du film sec seront égales à ou inférieures à 80 % de l'EFSN. - Des épaisseurs individuelles du film sec entre 80% de l'EFSN et l'EFSN même sont acceptables pourvu que le nombre de mesures soit inférieur à 20% du nombre total des mesures individuelles prises. - Toutes les épaisseurs individuelles du film sec seront plus petites ou égales à l'épaisseur du film sec maximum spécifié. | Aanvaardingscriteria | - Volgens ISO 19840. - Het rekenkundig gemiddelde van alle individuele droge filmdiktes moet gelijk zijn aan of groter dan de nominale droge filmdiktes (NDFD). - Alle individuele droge filmdiktes moeten gelijk zijn of hoger dan 80% van de NDFD. - Individuele droge filmdiktes die liggen tussen 80% van de NDFD en de NDFD zelf, zijn aanvaardbaar op voorwaarde dat het aantal van deze metingen minder is dan 20% van het totale aantal uitgevoerde individuele metingen. - Alle individuele droge filmdiktes zullen kleiner dan of gelijk zijn aan de voorgeschreven maximum droge filmdikte.
Recommended system |  | Système recommandé |  | Systeemaanbeveling
Unique system | - ZINGALU is used only as a stand-alone system, applied in maximum 2 layers to obtain a total maximum DFT* of 80 to 160 µm. - This system is strongly recommended because of the easy maintenance. In time the layer will become duller and thinner as the ZINGALU sacrifices itself due to the cathodic protection and reaction with the outside elements. A new layer of ZINGALU can be directly applied once the surface has been properly prepared and it will re-liquidise and recharge the previous ZINGALU layer. The DFT of ZINGALU that should be applied depends upon the remaining ZINGALU layer. | Système unique | - Le ZINGALU est utilisé comme système unique, en deux couches pour obtenir un EFS total de maximum 80 à 160 µm. - Ce système est fortement recommandé grâce à sa facilité d'entretien. Après un certain temps la couche diminuera puisque le ZINGALU se sacrifie grâce à sa protection cathodique et sa réaction envers d'autres éléments extérieurs. Une nouvelle couche de ZINGALU peut s'appliquer sur une surface bien nettoyée. Elle se reliquéfiera avec la couche précédente et rechargera la couche de ZINGALU précédente. L'EFS du ZINGALU à appliquer dépend de la couche ZINGALU résiduelle. | Uniek systeem | - ZINGALU wordt gebruikt als uniek systeem in maximaal 2 lagen om een totale maximum DFD* van 80 tot 160 µm te bekomen. - Dit systeem wordt sterk aanbevolen omwille van het eenvoudige onderhoud. Doorheen de tijd zal de laag doffer en dunner worden aangezien de ZINGALU zichzelf opoffert door de kathodische bescherming en reactie met de omgevingselementen. Een nieuwe laag ZINGALU kan meteen aangebracht worden na reiniging van het oppervlak en zal zich versmelten met de vorige laag en deze herladen. De DFD van de aan te brengen laag ZINGALU hangt af van de resterende ZINGALU laag.
For more specific and detailed recommendations concerning the application of ZINGALU, please contact the Zingametall representative. For detailed information about the health and safety hazards and precautions for use, refer to the ZINGALU safety data sheet. |  | Pour de plus amples renseignements concernant l'application du ZINGALU, veuillez vous référer à un représentant de Zingametall. Pour information détaillée concernant la santé, la sécurité et les précautions d'usage, veuillez vous référer à la fiche de sécurité du ZINGALU |  | Voor meer specifieke en gedetailleerde aanbevelingen betreffende de toepassing van ZINGALU, gelieve de vertegenwoordiger van Zingametall te raadplegen. Voor gedetailleerde informatie ivm gezondheids- en veiligheidsrisico's en voorzorgsmaatregelen bij gebruik, verwijzen wij naar de veiligheidsfiche van ZINGALU.
The information on this sheet is merely indicative and is given to the best of our knowledge based on practical experience and testing. The conditions or methods of handling, storage, use or disposal of the product cannot be controlled by us and are therefore outside our responsibility. For these and other reasons we retain no liability in case of loss, damage or costs that are caused by or that are linked in any way to the handling, storage, use or disposal of the product. Any claim concerning deficiencies must be made within 15 days upon reception of the goods quoting the relevant batch number. We retain the right to change the formula if properties of the raw material are changed. This data sheet replaces all former specimens. |  | L'information sur cette fiche est purement indicative et résulte de notre connaissance basée sur expérience pratique et tests. Les conditions ou méthodes de manutention, stockage, utilisation ou élimination du produit sont hors de notre contrôle et de notre responsabilité. Pour ces raisons et pour d'autres nous déclinons toute responsabilité en cas de perte, dommage ou frais occasionnés par ou liés d'une manière quelconque à la manutention, au stockage, à l'utilisation ou à l'élimination du produit. Toute plainte concernant une déficience ne pourra être prise en considération que si elle est formulée endéans les 15 jours de la réception de la marchandise mentionnant le numéro de batch. Nous nous réservons le droit d'adapter la formulation dans le cas de modifications des caractéristiques des matières premières. La présente fiche annule et remplace toute autre. |  | De informatie op deze fiche is louter indicatief en is het resultaat van onze kennis gebaseerd op praktische ervaring en op testen. De voorwaarden of methodes van manipulatie, stockage, gebruik of vernietiging van het product kunnen door ons niet gecontroleerd worden en vallen daarom buiten onze bevoegdheid. Omwille van deze en andere redenen wijzen wij elke verantwoordelijkheid van de hand in geval van verlies, schade of kosten die veroorzaakt zijn door of die in enig opzicht voorvloeien uit de manipulatie, stockage, gebruik of vernietiging van het product. Elke klacht betreffende gebreken moet gebeuren binnen de 15 dagen na ontvangst van de goederen met opgave van het relevante batchnummer. Wij behouden het recht om de formule te wijzigen indien de eigenschappen van de grondstoffen veranderen. Deze technische fiche vervangt alle voorgaande.