## Blad1
ZINGALUFER
ENGLISH |  | FRANCAIS |  | NEDERLANDS
Zingalufer is a moisture curing one pack polyurethane. Micaceous iron oxides create the special lamellar structure which create a very tight paint film for optimal barrier protection and corrosion resistance. Zingalufer is used as a sealer on ZINGA, as intermediate coat in a three layer ZINGA system. |  | Zingalufer est un polyuréthane monocomposant qui réagit avec l'humidité de l'air. Les oxydes de fer micacé créent la structure lamellaire spéciale qui crée à son tour un film très fermé pour une protection de barrière et résistance optimale à la corrosion. Zingalufer est utilisé en tant que sealer sur le ZINGA, comme couche intermédiaire dans un système ZINGA de 3 couches. |  | Zingalufer is een ééncomponent, vochtigheidsreagerende polyurethaanverf. Ijzeroxiden geven het de bijzondere gelamelleerde structuur waardoor een goed gesloten verffilm verkregen wordt voor optimale barrièrebescherming en corrosieweerstand. Zingalufer wordt gebruikt als sealer op ZINGA, als tussenlaag in een drielagensysteem met ZINGA.
PHYSICAL DATA AND TECHNICAL INFORMATION |  | DONNÉES PHYSIQUES ET INFORMATION TECHNIQUE |  | FYSISCHE GEGEVENS EN TECHNISCHE INFORMATIE
Wet product |  | Produit mouillé |  | Nat product
Components | - Micaceous Iron Oxides - Aluminium Silicates - Magnesium Silicates | Composantes | - Oxydes de Fer Micacés - Silicates d'Aluminium - Silicates de Magnesium | Componenten | - Ijzeroxiden - Aluminiumsilicaten - Magnesiumsilicaten
Binder | Moisture curing aromatic polyisocyanate prepolymers | Liant | Aromatiques prépolymères polyisocyanates durcissant à l'humidité de l'air | Bindmiddel | Vochtreagerende aromatische polyisocyanaatprepolymeren
Density | 1,52 kg/dm³ (±0,05 Kg/dm³) at 20°C | Densité | 1,52 kg/dm³ (±0,05 Kg/dm³) à 20°C | Densiteit | 1,52 kg/dm³ (±0,05 Kg/dm³) bij 20°C
Solid content | - 79% by weight (± 2%) - 66% by volume (± 2%) | Extrait sec | - 79% en poids (±2 %) - 66% en volume (±2%) | Vaste stofgehalte | - 79% in gewicht (± 2%) - 66% in volume (± 2%)
Type of thinner | Zingasolv | Type de diluant | Zingasolv | Type verdunner | Zingasolv
Viscosity | 105 KU (±5 KU) at 20°C | Viscosité | 105 KU (±5 KU) à 20°C | Viscositeit | 105 KU (±5 KU) bij 20°C
VOC | < 300 g/L (= 198 g/Kg) | COV | < 300 g/L (= 198 g/Kg) | VOS | < 300 g/L (= 198 g/Kg)
Dry film |  | Extrait sec |  | Droge film
Colour | Grey | Couleur | Gris | Kleur | Grijs
Gloss | Matt | Brillance | Mat | Glans | Mat
Packing |  | Emballage |  | Verpakking
1 L | Available | 1 L | Disponible | 1 L | Verkrijgbaar
4 L | Available | 4 L | Disponible | 4 L | Verkrijgbaar
10 L | Available | 10 L | Disponible | 10 L | Verkrijgbaar
20 L | Available | 20 L | Disponible | 20 L | Verkrijgbaar
Conservation |  | Conservation |  | Bewaring
Shelf life | 2 years in the original, unopened package | Conservation | 2 ans dans emballage d'origine, non entamé et fermé | Houdbaarheid | 2 jaar in de originele, ongeopende verpakking
Storage | Store in a dry environment at temperatures between –20°C and +40°C | Stockage | Stockage dans un endroit sec à températures entre -20°C et +40°C | Opslag | Bewaar op een droge plaats bij temperaturen tussen -20°C en +40°C
CONDITIONS |  | CONDITIONS |  | VOORWAARDEN
Surface preparation |  | Préparation de surface |  | Oppervlaktevoorbereiding
When the waiting time between the successive coats is abnormally prolonged or in extremely polluted areas, the Zinganised surface can become contaminated. All contaminations that hamper the adhesion of the paint should be removed by appropriate means. Salt deposits or other water-soluble contaminations should be removed with water and brush, water under high pressure or steam. Possible white rust on ZINGA should be removed with water and rigid nylon brush. |  | Lorsque le délai de rechampissage devient trop long ou dans des zones extrêmement polluées, la surface Zinganisée peut être contaminée. Toutes les impuretés qui empêchent la bonne adhérence de la couche de peinture doivent être enlevées de façon adéquate. Les dépôts de sels ou autres impuretés diluables à l'eau doivent être enlevés à l'aide d'eau et à la brosse ou avec de l'eau sous haute pression ou à la vapeur. D'éventuelle oxydation blanche doit être éliminée à l'aide d'eau et d'une brosse dure en nylon. |  | Wanneer de wachttijd tussen de verschillende lagen abnormaal lang wordt of in extreem gepollueerde omgevingen, kan het gezinganiseerde oppervlak gecontamineerd zijn. Alle verontreinigingen die de hechting van de verflaag hinderen, moeten verwijderd worden met geschikte middelen. Zoutafzettingen of andere wateroplosbare verontreinigingen moeten worden verwijderd met water en borstel, water onder hoge druk of stoom. Eventuele witte roest op ZINGA moet verwijderd worden met water en een harde nylonborstel.
Environmental conditions during application |  | Conditions d'environnement pendant l'application |  | Omgevingstoestand tijdens applicatie
Ambient temperature | - Minimum 0°C - Maximum 35°C | Température ambiante | - Minimum 0°C - Maximum 35°C | Omgevingstemperatuur | - Minimum 0°C - Maximum 35°C
Relative humidity | - Minimum 30% - Maximum 98% - Do not apply on a damp or wet surface | Humidité relative | - Minimum 30% - Maximum 98% - Ne pas appliquer sur une surface humide ou mouillée | Relatieve vochtigheid | - Minimum 30% - Maximum 98% - Niet aanbrengen op vochtig of nat oppervlak
Surface temperature | - Minimum 3°C above the dew point - No visual presence of water or ice | Température de la surface | - Minimum 3°C au dessus du point de rosée - Pas de présence visuelle d'eau ni glace | Temperatuur substraat | - Minimum 3°C boven het dauwpunt - Geen visuele aanwezigheid van water of ijs
APPLICATION INSTRUCTIONS |  | INSTRUCTIONS D'APPLICATION |  | APPLICATIE-INSTRUCTIES
General |  | En général |  | Algemeen
Application methods | Zingalufer can be applied on top of ZINGA by brush and roller, conventional spray-gun or airless spraying. | Méthodes d'application | Zingalufer s'applique sur une couche de ZINGA à la brosse, au rouleau, par pistolet conventionnel ou airless. | Applicatiemethodes | Zingalufer kan aangebracht worden op ZINGA met de borstel of rol, conventioneel spuitpistool of airless spray.
Stripe coat | It is always recommended to treat corners, sharp edges, bolts and nuts before applying a uniform coat. | Couche de délimitation | Il est toujours recommandé de traiter les angles, les arêtes, boulons et vis au préalable avant d'appliquer une couche uniforme. | Omlijning van contouren | Het is altijd aangeraden hoeken, scherpe kanten, bouten en moeren eerst te behandelen vooraleer een uniforme laag aan te brengen.
Cleaning | Cleaning of equipment with Zingasolv. | Nettoyage | Nettoyer le matériel au Zingasolv. | Reiniging | Reinigen van materiaal met Zingasolv.
Application by brush and roller |  | Application à la brosse et au rouleau |  | Applicatie met borstel en rol
Dilution | 10 to 15% (v%) with Thinner 41 (or Zingasolv) | Dilution | 10 à 15% (v%) avec Thinner 41 (ou Zingasolv) | Verdunning | 10 tot 15% (v%) met Thinner 41 (of Zingasolv)
Type of brush or roller | Industrial round brush | Type de brosse ou rouleau | Brosse ronde industrielle | Type borstel of rol | Industriële ronde borstel
Application by conventional spray-gun |  | Application au pistolet conventionnel |  | Applicatie met conventioneel spuitpistool
Dilution | 10 to 15% with Zingasolv (or Thinner 41) | Dilution | 10 à 15% avec Zingasolv (ou Thinner 41) | Verdunning | 10 tot 15% met Zingasolv (of Thinner 41)
Pressure at the nozzle | 3 to 5 bar | Pression au gicleur | 3 à 5 bar | Druk aan de spuitkop | 3 tot 5 bar
Nozzle opening | 1,2 to 1,5 mm | Ouverture du gicleur | 1,2 à 1,5 mm | Spuitkopopening | 1,2 tot 1,5 mm
Application by airless spray |  | Application par pistolage airless |  | Airless applicatie
Dilution | 5 to 15% with Zingasolv (or Thinner 41) | Dilution | 5 à 15% avec Zingasolv (ou Thinner 41) | Verdunning | 5 to 15% met Zingasolv (of Thinner 41)
Pressure at the nozzle | 100 to 300 bar | Pression au gicleur | 100 à 300 bar | Druk aan de spuitkop | 100 tot 300 bar
Nozzle opening | 0,017 to 0,024 inch | Ouverture du gicleur | 0,017 à 0,024 inch | Spuitkopopening | 0,017 tot 0,024 inch
Application on ZINGA |  | Application sur ZINGA |  | Applicatie op ZINGA
Mist (tie) coat | - Application at least 6 hours after ZINGA is touch dry. - 25-30 μm DFT - Diluted according TDS | Technique de voilage | - Application au moins 6 heures après que le ZINGA soit sec au toucher. - 25-30 μm EFS - Dilué selon la Fiche Technique | Voorbeneveling | - Applicatie ten minste 6 uur nadat ZINGA handdroog is. - 25-30 μm DFD - Verdund zoals aangegeven op de Technische Fiche
Full coat | - 2 hours after touch dry of mist coat - DFT = specified DFT - 20-30 µm DFT - Diluted according TDS | Couche entière | - 2 heures après sec au toucher ou technique de voilage - EFS = EFS spécifié - 20-30 µm EFS - Dilué selon la Fiche Technique | Volle laag | - 2 uur na handdroog van de voorbeneveling - DFD = voorgeschreven DFD - 20-30 µm DFD - Verdund zoals aangegeven op de Technische Fiche
OTHER INFORMATION |  | AUTRE INFORMATION |  | OVERIGE INFORMATIE
Coverage and consumption |  | Rendement et consommation |  | Rendement en verbruik
Theoretical coverage | - For 80 μm DFT: 8,3 m²/L - For 100 μm DFT: 6,6 m²/L - For 150 μm DFT: 4,4 m²/L | Rendement théorique | - Pour 80 μm EFS: 8,3 m²/L - Pour 100 μm EFS: 6,6 m²/L - Pour 150 μm EFS: 4,4 m²/L | Theoretisch rendement | - Voor 80 μm DFD: 8,3 m²/L - Voor 100 μm DFD: 6,6 m²/L - Voor 150 μm DFD: 4,4 m²/L
Theoretical consumption | - For 80 μm DFT: 0,12 L/m² - For 100 μm DFT: 0,15 L/m² - For 150 μm DFT: 0,23 L/m² | Consommation théorique | - Pour 80 μm EFS: 0,12 L/m² - Pour 100 μm EFS: 0,15 L/m² - Pour 150 μm EFS: 0,23 L/m² | Theoretisch verbruik | - Voor 80 μm DFD: 0,12 L/m² - Voor 100 μm DFD: 0,15 L/m² - Voor 150 μm DFD: 0,23 L/m²
Practical coverage and consumption | Depends upon the roughness profile of the substrate and the application method | Rendement et consommation pratique | Dépend de la rugosité du profil du substrat et de la méthode d'application | Praktisch rendement en verbruik | Hangt af van het ruwheidsprofiel van het substraat en de applicatiemethode
Drying process and overcoating |  | Procédé de séchage et recouvrement |  | Droogproces en overschilderbaarheid
Drying time | For 80 μm DFT at relative humidity of 75%: - 10°C: Dustdry: 2,5 hours Tackfree: 4 hours Dry: 8 hours - 20°C: Dustdry: 1 hour Tackfree: 2,5 hours Dry: 6 hours - 30°C: Dustdry: 40 minutes Tackfree: 1,5 hours Dry: 4 hours | Temps de séchage | Pour 80 μm EFS à humidité relative de 75%: - 10°C: Hors poussière: 2,5 heures Hors poisse: 4 heures Sec: 8 heures - 20°C: Hors poussière: 1 heure Hors poisse: 2,5 heures Sec: 6 heures - 30°C: Hors poussière: 40 minutes Hors poisse: 1,5 heure Sec: 4 heures | Droogtijd | Voor 80 μm DFD in een relatieve vochtigheid van 75%: - 10°C: Stofdroog: 2,5 uur Kleefvrij: 4 uur Droog: 8 uur - 20°C: Stofdroog: 1 uur Kleefvrij: 2,5 uur Droog: 6 uur - 30°C: Stofdroog: 40 minuten Kleefvrij: 1,5 uur Droog: 4 uur
Overcoating | For 80 μm DFT at relative humidity of 75%: - 10°C: Minimum: 24 hours Maximum: 3 months - 20°C: Minimum: 6 hours Maximum: 1 month - 30°C: Minimum: 4 hours Maximum: 1 week Remark: At longer intervals a good cleaning is necessary to avoid intermediate coat contamination which could disturb the adherence of the next coat. | Recouvrement | Pour 80 μm EFS à humidité relative de 75%: - 10°C: Minimum: 24 heures Maximum: 3 mois - 20°C: Minimum: 6 heures Maximum: 1 mois - 30°C: Minimum: 4 heures Maximum: 1 semaine Remarque : En cas de grands intervalles, il est indispensable de nettoyer afin d'éviter une contamination de la couche intermédiaire qui pourrait affecter l'adhérence de la couche suivante. | Overschilderbaarheid | Voor 80 μm DFD in een relatieve vochtigheid van 75%: - 10°C: Minimum: 24 uur Maximum: 3 maand - 20°C: Minimum: 6 uur Maximum: 1 maand - 30°C: Minimum: 4 uur Maximum: 1 week Opmerking: Bij langere intervallen is een degelijke reiniging van absoluut belang om contaminatie op de tussenlaag te vermijden die de hechting van de volgende laag in het gedrang kan brengen.
Recommended system |  | Système recommandé |  | Systeemaanbeveling
ISO 12944 | Tested according to ISO 12944 in industrial zones with high humidity and aggressive environment (continuous condensation and high pollution) (C5 I) and in coastal zones and marine zones with high salinity (continuous condensation and high pollution) (C5 M) with high classification (Life expectancy > 15 years): ZINGA 1 x 60-80 μm DFT Zingalufer 1 x 80 μm DFT | ISO 12944 | Testé selon ISO 12944 en zones industrielles à haute humidité et en environnement aggressif (condensation continue et haute pollution) (C5 I) et en zones côtières et zones marines à haute salinité (condensation continue et haute pollution) (C5 M) avec classification élevée (durée de vie > 15 ans): ZINGA 1 x 60-80 μm EFS Zingalufer 1 x 80 μm EFS | ISO12944 | Getest volgens ISO12944 in industriële omgevingen met hoge vochtigheid en aggressieve omgeving (continue condensatie en hoge vervuiling) (C5 I) en in kustzones en marine omgevingen met hoge zoutgraad (continue condensatie en hoge graad vevruiling) (C5 M) met hoge classificatie (levensverwachting > 15 jaar): ZINGA 1 x 60-80 μm DFD Zingalufer 1 x 80 μm DFD
For more specific and detailed recommendations concerning the application of Zingalufer, please contact a Zingametall representative. For detailed information about the health and safety hazards and precautions for use, refer to the Zingalufer safety data sheet. |  | Pour de plus amples renseignements concernant l'application de Zingalufer, veuillez vous référer à un représentant de Zingametall. Pour information détaillée concernant la santé, la sécurité et les précautions d'usage, veuillez vous référer à la fiche de sécurité de Zingalufer. |  | Voor meer specifieke en gedetailleerde aanbevelingen betreffende de toepassing van Zingalufer, gelieve een vertegenwoordiger van Zingametall te raadplegen. Voor gedetailleerde informatie ivm gezondheids- en veiligheidsrisico's en voorzorgsmaatregelen bij gebruik, verwijzen wij naar de veiligheidsfiche van Zingalufer.
The information on this sheet is merely indicative and is given to the best of our knowledge based on practical experience and testing. The conditions or methods of handling, storage, use or disposal of the product cannot be controlled by us and are therefore outside our responsibility. For these and other reasons we retain no liability in case of loss, damage or costs that are caused by or that are linked in any way to the handling, storage, use or disposal of the product. Any claim concerning deficiencies must be made within 15 days upon reception of the goods quoting the relevant batch number. We retain the right to change the formula if properties of the raw material are changed. This data sheet replaces all former specimens. |  | L'information sur cette fiche est purement indicative et résulte de notre connaissance basée sur expérience pratique et tests. Les conditions ou méthodes de manutention, stockage, utilisation ou élimination du produit sont hors de notre contrôle et de notre responsabilité. Pour ces raisons et pour d'autres nous déclinons toute responsabilité en cas de perte, dommage ou frais occasionnés par ou liés d'une manière quelconque à la manutention, au stockage, à l'utilisation ou à l'élimination du produit. Toute plainte concernant une déficience ne pourra être prise en considération que si elle est formulée endéans les 15 jours de la réception de la marchandise mentionnant le numéro de batch. Nous nous réservons le droit d'adapter la formulation dans le cas de modifications des caractéristiques des matières premières. La présente fiche remplace toute autre. |  | De informatie op deze fiche is louter indicatief en is het resultaat van onze kennis gebaseerd op praktische ervaring en op testen. De voorwaarden of methodes van manipulatie, stockage, gebruik of vernietiging van het product kunnen door ons niet gecontroleerd worden en vallen daarom buiten onze bevoegdheid. Omwille van deze en andere redenen wijzen wij elke verantwoordelijkheid van de hand in geval van verlies, schade of kosten die veroorzaakt zijn door of die in enig opzicht voortvloeien uit manipulatie, stockage, gebruik of vernietiging van het product. Elke klacht betreffende gebreken moet gebeuren binnen de 15 dagen na ontvangst van de goederen met opgave van het relevante batchnummer. Wij behouden het recht om de formule te wijzigen indien de eigenschappen van de grondstoffen veranderen. Deze technische fiche vervangt alle voorgaande.